## Ark1
Referansekurveverdier for industrisementpulver, stempelhastighet på 2,4 mm/min

Test nr.	Kons.nivå [kPa]	Rep.	Prøvevekt [g]	Rel.fukt. [%]	Kons.tid [s]	Bruddstyrke [kPa]
1	20	1	128,4	40,5	520	5,65
7	20	2	126,4	42,5	605	5,37
11	20	3	126,5	40,5	555	6,64
14	20	4	129,4	41	545	5,19
20	20	5	128,7	39	610	6,87
	Middelverdi		127,88			5,943
	Standard avvik		1,36			0,76

2	50	1	123,5	41	755	11,26
10	50	2	124,9	41,5	800	13,18
15	50	3	130,5	39,5	720	13,8
21	50	4	129,8	39,5	750	13,63
23	50	5	127,2	39	770	12,97
	Middelverdi		127,18			12,968
	Standard avvik		3,03			1,01

5	80	1	125,8	41	820	19,31
6	80	2	127	41,5	770	15,15
12	80	3	128,5	40,5	770	14,14
19	80	4	132,9	39	758	16,27
22	80	5	125,2	39	910	19,67
	Middelverdi		127,88			16,910
	Standard avvik		3,08			2,48

3	150	1	122,8	41	934	29,07
8	150	2	124,6	42,5	960	28,46
13	150	3	125,6	41	938	27,8
18	150	4	132,2	39	890	26,91
24	150	5	130,7	39	885	29,23
	Middelverdi		127,18			28,293
	Standard avvik		4,06			0,96

4	300	1	124	41	1025	50,76
9	300	2	122,2	42	1110	47,5
16	300	3	127,4	39	1090	47,21
17	300	4	131,1	39,5	1018	45,97
25	300	5	127,5	39	1088	47,98
	Middelverdi		126,44			47,886
	Standard avvik		3,45			1,77

## Ark2
Referansekurve med stempelhast. 2,4 mm/min / Konsolideringstrykk [kPa] / Bruddstyrke [kPa]

Ref.kurve vs. syklisk kons. (2,4 mm/min) (middelverdier) / Konsolideringstrykk [kPa] / Bruddstyrke [kPa]					Ref.kurve vs. syklisk kons. (2,4 mm/min) (max.verdier) / Konsolideringstrykk [kPa] / Bruddstyrke [kPa]

Bulktetthet vs. kons.trykk, stempelhast. på 2,4 mm/min (middelverdier) / Konsolideringstrykk [kPa] / Bulktetthet (rho,b) [kg/m^3]					Bruddstyrke vs. bulktetthet, stempelhast. på 8 mm/min (middelverdier) / Bulktetthet (rho,b) [kg/m^3] / Bruddstyrje [kPa]					Ref.kurve vs. syklisk styrketest (2,4 mm/min) / Konsolideringstrykk [kPa] / Bruddstyrke [kPa]

Standard avvik under styrketest, stempelhast. ved 2,4 mm/min / Konsolideringstrykk [kPa] / Standard avvik [kPa]					Standard avvik under konsolidering stempelhast. ved 2,4mm/min / Konsolideringstrykk [kPa] / Standard avvik [kPa]

Prøvevektsfordeling av industrisement / Prøvevektsgrupper / Prosentvis andel [%]					Fordeling av rel.fukt. i luften på lab. under forsøk / Rel.fukt.gruppe [%] / Prosentvis andel [%]

Syklisk styrketest ved 75% av midlere bruddstyrke / Test nr. [-] / Avvik fra ønsket 75% av midlere bruddstyrke					Syklisk styrketest ved 50% av midlere bruddstyrke / Test nr. [-] / Avvik fra ønsket 50% av midlere bruddstyrke

## Ark3
Gjennomsnittsverdier

Referanse			Standard avvik på styrketesten
Kons.nivå [kPa]	Bruddstyrke [kPa]		Kons.nivå [kPa]	Ref	Sykl. 5kPa	Sykl. 20kPa	Sykl. 50kPa
20	5,94		20	0,76	0,62	0,14
50	12,97		50	1,01	0,46	0,61	0,26
80	16,91		80	2,48	0,96	0,8	0,44
150	28,29		150	0,96	1,08	0,84	1,18
300	47,89		300	1,77	6,16	2,54	3,07

Syklus 5kPa			Max bruddstyrke
Kons.nivå [kPa]	Bruddstyrke [kPa]		Kons.nivå [kPa]	Ref	Sykl. 5kPa	Sykl. 20kPa	Sykl. 50kPa
20	6,15		20	6,87	6,68	6,61
50	12,77		50	13,8	13,16	13,39	13,22
80	17,61		80	19,67	18,58	18,07	18,36
150	28,01		150	29,23	29,17	28,99	26,98
300	39,3		300	50,76	46,13	42,85	43,11

Syklus 20kPa
Kons.nivå [kPa]	Bruddstyrke [kPa]
20	6,46
50	12,78
80	17,18
150	27,82
300	38,77

Syklus 50kPa
Kons.nivå [kPa]	Bruddstyrke [kPa]
50	12,98
80	17,9
150	25,3
300	39,51

Syklisk styrketest

Kons.nivå [kPa]	Sykl.90%	Sykl.65%
20	6,46	7,23
50	12,8	14,79
80	19,94	19,72
150	30,9	31,42
300	48,91	48,3

## Ark4
Syklisk konsolidering, stempelhastighet på 2,4 mm/min

Test nr.	Kons.nivå [kPa]	Rep.	Syklus [kPa]	Ant.sykl.	Rel.fukt [%]	Prøvevekt [g]	Kons.tid [s]	Bruddstyrke [kPa]
1	20	1	5	1	40	125,5	652	6,54
7	20	2	5	1	36	105,8	1100	6,37
15	20	3	5	1	37	130,7	580	6,68
16	20	4	5	1	37	130,7	550	5,12
24	20	5	5	1	36	120,7	670	6,01
	Middelverdi					122,68		6,15
	Standard avvik					10,31		0,62
	Avvik fra ref. [%]					-4,07		3,41
2	50	1	5	1	40	126,1	830	13,15
10	50	2	5	1	36,5	109,7	1150	13,16
11	50	3	5	1	36,5	118,3	1010	12,72
17	50	4	5	1	37	128,1	830	12,03
22	50	5	5	1	37	121,3	920	12,78
	Middelverdi					120,70		12,77
	Standard avvik					7,26		0,46
	Avvik fra ref. [%]					-5,10		-1,54
5	80	1	5	1	36	123,3	936	17,21
6	80	2	5	1	36	126,5	880	18,37
12	80	3	5	1	38	126,5	842	18,58
19	80	4	5	1	36,5	112,5	1180	16,19
23	80	5	5	1	37	121,8	923	17,71
	Middelverdi					122,12		17,61
	Standard avvik					5,75		0,96
	Avvik fra ref. [%]					-4,50		4,16
3	150	1	5	1	39	118,1	1140	27,26
9	150	2	5	1	36	113,1	1225	29,17
14	150	3	5	1	37	127,7	980	29
18	150	4	5	1	37	114,5	1165	26,68
21	150	5	5	1	36	120,4	1173	27,92
	Middelverdi					118,76		28,01
	Standard avvik					5,77		1,08
	Avvik fra ref. [%]					-6,62		-0,84
4	300	1	5	1	37	112,9	1320	33,15
8	300	2	5	1	36	116,4	1280	46,13
13	300	3	5	1	38	123	1150	33,17
20	300	4	5	1	36	121,2	1240	44,74
25	300	5	5	1	36	118,4	1405	39,3
	Middelverdi					118,38		39,30
	Standard avvik					3,98		6,16
	Avvik fra ref. [%]					-6,37		-17,93

1	20	1	20	1	39	130,6	565	6,61
8	20	2	20	1	35,5	128,2	670	6,27
11	20	3	20	1	34	128,3	672	6,36
18	20	4	20	1	44	127,1	700	6,55
20	20	5	20	1	44	127,9	690	6,49
	Middelverdi					128,42		6,46
	Standard avvik					1,31		0,14
	Avvik fra ref. [%]					0,42		8,63
4	50	1	20	1	39	129,3	790	12,07
12	50	2	20	1	34	130,9	750	13,39
13	50	3	20	1	34	127,2	850	12,21
21	50	4	20	1	44	127	841	13,29
24	50	5	20	1	44	130,4	777	12,92
	Middelverdi					128,96		12,78
	Standard avvik					1,80		0,61
	Avvik fra ref. [%]					1,40		-1,49
2	80	1	20	1	39	126,5	890	16,04
7	80	2	20	1	36	134,9	775	17,65
10	80	3	20	1	34	125,1	945	18,07
15	80	4	20	1	39	126,3	900	17,41
23	80	5	20	1	44	134,7	780	16,71
	Middelverdi					129,50		17,18
	Standard avvik					4,87		0,80
	Avvik fra ref. [%]					1,27		1,58
3	150	1	20	1	39	130,9	920	26,64
9	150	2	20	1	34,5	131,3	950	27,63
16	150	3	20	1	41	134,9	883	27,96
17	150	4	20	1	43,5	129,4	990	28,99
22	150	5	20	1	44	130,2	983	27,87
	Middelverdi					131,34		27,82
	Standard avvik					2,12		0,84
	Avvik fra ref. [%]					3,27		-1,51
5	300	1	20	1	39	129,8	1100	35,86
6	300	2	20	1	38	131,3	1080	38,1
14	300	3	20	1	38,5	133,1	960	38,38
19	300	4	20	1	43,5	128,4	1120	42,85
25	300	5	20	1	44	132,2	1020	38,67
	Middelverdi					130,96		38,77
	Standard avvik					1,88		2,54
	Avvik fra ref. [%]					3,57		-19,03

1	50	1	50	1	37	126	780	12,51
6	50	2	50	1	36	108,2	1160	13,22
10	50	3	50	1	35	127,9	800	12,83
15	50	4	50	1	36	131,3	740	12,99
17	50	5	50	1	35	132,2	753	13,03
	Middelverdi					125,12		12,92
	Standard avvik					9,79		0,26
	Avvik fra ref. [%]					-1,62		-0,39
2	80	1	50	1	37	119,3	955	18,36
8	80	2	50	1	35	128,5	875	18,26
9	80	3	50	1	35	125,3	930	17,33
14	80	4	50	1	36	132,9	750	17,57
20	80	5	50	1	35	132,4	743	17,98
	Middelverdi					127,68		17,90
	Standard avvik					5,61		0,44
	Avvik fra ref. [%]					-0,16		5,85
4	150	1	50	1	37	123,5	1070	24,31
5	150	2	50	1	37	115,9	1120	24,04
11	150	3	50	1	35	129,1	955	26,98
16	150	4	50	1	35	133,4	877	25,62
19	150	5	50	1	35	132,8	870	25,55
	Middelverdi					126,94		25,30
	Standard avvik					7,32		1,18
	Avvik fra ref. [%]					-0,19		-10,43
3	300	1	50	1	37	120,1	1140	43,11
7	300	2	50	1	35	122,1	1145	40,85
12	300	3	50	1	35	129,1	1076	39,31
13	300	4	50	1	36	127,3	1020	34,72
18	300	5	50	1	34,5	135,1	970	39,54
	Middelverdi					126,74		39,51
	Standard avvik					5,95		3,07
	Avvik fra ref. [%]					0,24		-17,49

## Ark5
Referanse 2,4mm/min					Gjennomsnittsverdier, bulktetthet [kg/m^3] 2,4mm/min

Kons. [kPa]	P.vekt [g]	Pos. [mm]	h [mm]	d [mm]	V.[m^3]	Rho,b [kg/m^3]	R.kons. [kPa]		K.trykk [kPa]	Ref.	Syklus 5kPa	Syklus 20kPa	Syklus 50kPa
20	128,4	21,11	92,89	37,02	101,51	1264,89	20,05		20	1270,07	1287,08	1318,71
20	126,4	23,46	90,54	36,98	98,84	1278,85	20,05		50	1367,14	1420,81	1414,04	1397,76
20	126,5	22,07	91,93	37,00	100,41	1259,81	20,12		80	1407,96	1441,95	1464,04	1442,68
20	129,4	19,89	94,11	37,04	102,90	1257,55	20,04		150	1468,65	1500,75	1534,41	1512,22
20	128,7	22,59	91,41	37,00	99,82	1289,26	20,06		300	1535,73	1582,74	1612,05	1576,79
50	123,5	30,53	83,47	36,86	90,81	1359,92	50,19
50	124,9	29,77	84,23	36,87	91,68	1362,36	50,13
50	130,5	26,38	87,62	36,93	95,52	1366,21	50,03		Gjennomsnittsverdier, reellekonsolideringstrykk (R.kons.) [kPa] 2,4mm/min
50	129,8	27,41	86,59	36,91	94,34	1375,82	50,22
50	127,2	28,82	85,18	36,89	92,75	1371,42	50,19		20	20,06	20,21	20,15
80	125,8	32,43	81,58	36,82	88,68	1418,65	80,35		50	50,15	50,31	50,35	50,25
80	127	30,29	83,71	36,86	91,09	1394,26	80,71		80	80,35	80,64	80,44	80,71
80	128,5	29,38	84,62	36,88	92,12	1394,95	80,43		150	150,27	151,24	150,96	151,43
80	132,9	27,22	86,78	36,91	94,57	1405,35	80,1		300	300,68	301,98	301,58	301,81
80	125,2	33,24	80,77	36,81	87,76	1426,58	80,16
150	122,8	36,92	77,09	36,75	83,62	1468,56	150,15
150	124,6	37	77,00	36,74	83,52	1491,85	150,28		Standard avvik på konsolideringsprosessen
150	125,6	34,58	79,43	36,79	86,25	1456,20	150,28		Kons.nivå [kPa]	Ref	Sykl. 5kPa	Sykl. 20kPa	Sykl. 50kPa
150	132,2	30,91	83,09	36,85	90,39	1462,57	150,34		20	0,08	0,24	0,23
150	130,7	31,9	82,10	36,83	89,27	1464,07	150,31		50	0,19	0,37	0,44	0,47
300	124	39,76	74,24	36,70	80,43	1541,70	300,91		80	0,46	0,88	0,55	0,86
300	122,2	41,06	72,94	36,67	78,97	1547,45	300,62		150	0,31	1,46	1,34	1,72
300	127,4	37,38	76,62	36,74	83,10	1533,13	300,72		300	0,83	2,27	1,85	2,12
300	131,1	34,86	79,14	36,78	85,93	1525,66	300,12
300	127,5	37,21	76,80	36,74	83,29	1530,73	301,02

Syklus 5kPa 2,4mm/min

20	125,5	25,32	88,68	36,95	96,72	1297,58	20,27
20	105,8	40,64	73,37	36,68	79,45	1331,73	20,28
20	130,7	21,09	92,91	37,02	101,53	1287,32	20,1
20	130,7	20,15	93,85	37,04	102,61	1273,75	20,15
20	120,7	25,12	88,88	36,95	96,95	1245,01	20,23
50	126,1	31,36	82,64	36,84	89,88	1402,95	50,25
50	109,7	42,03	71,97	36,66	77,89	1408,42	50,19
50	118,3	36,11	77,89	36,76	84,52	1399,65	50,3
50	128,1	29,48	84,52	36,88	92,01	1392,30	50,31
50	121,3	39,4	74,60	36,70	80,83	1500,75	50,51
80	123,3	34,13	79,88	36,79	86,76	1421,18	80,54
80	126,5	32,01	82,00	36,83	89,15	1418,96	80,31
80	126,5	32,31	81,69	36,83	88,80	1424,49	80,51
80	112,5	42,42	71,58	36,65	77,45	1452,59	81,52
80	121,8	38,71	75,29	36,71	81,60	1492,56	80,34
150	118,1	41,83	72,17	36,66	78,11	1512,03	151,34
150	113,1	44,05	69,95	36,62	75,63	1495,44	151,23
150	127,7	34,6	79,40	36,79	86,23	1480,95	150,46
150	114,5	42,36	71,64	36,65	77,52	1477,05	151,76
150	120,4	41,69	72,32	36,66	78,27	1538,26	151,39
300	112,9	47,71	66,29	36,56	71,55	1577,96	302,58
300	116,4	45,52	68,48	36,60	73,99	1573,26	301,64
300	123	41,15	72,85	36,67	78,87	1559,48	301,37
300	121,2	43,06	70,94	36,64	76,73	1579,60	302,04
300	118,4	46,46	67,54	36,58	72,93	1623,38	302,29

Syklus 20kPa 2,4mm/min

20	130,6	22,15	91,85	37,00	100,32	1301,82	20,09
20	128,2	24,42	89,58	36,96	97,74	1311,65	20,06
20	128,3	24,76	89,24	36,96	97,36	1317,80	20,42
20	127,1	26,28	87,72	36,93	95,63	1329,10	20,02
20	127,9	26,01	87,99	36,94	95,93	1333,21	20,15
50	129,3	29,93	84,07	36,87	91,50	1413,14	50,15
50	130,9	28,8	85,21	36,89	92,78	1410,88	50,16
50	127,2	31,98	82,02	36,83	89,18	1426,36	50,45
50	127	31,43	82,57	36,84	89,80	1414,26	50,57
50	130,4	28,8	85,20	36,89	92,78	1405,54	50,43
80	126,5	35,01	79,00	36,78	85,77	1474,91	80,82
80	134,9	28,93	85,07	36,88	92,63	1456,32	80,54
80	125,1	35,71	78,29	36,77	84,97	1472,29	80,32
80	126,3	34,44	79,57	36,79	86,41	1461,64	80,13
80	134,7	28,98	85,02	36,88	92,57	1455,05	80,38
150	130,9	35,16	78,84	36,78	85,59	1529,36	150,21
150	131,3	34,87	79,13	36,78	85,92	1528,17	151,05
150	134,9	32,8	81,21	36,82	88,26	1528,46	150,07
150	129,4	36,74	77,26	36,75	83,82	1543,77	151,74
150	130,2	36,2	77,80	36,76	84,42	1542,27	151,75
300	129,8	39,76	74,24	36,70	80,42	1613,99	301,62
300	131,3	39,01	74,99	36,71	81,27	1615,59	302,3
300	133,1	37,32	76,68	36,74	83,17	1600,40	301,23
300	128,4	40,6	73,40	36,68	79,49	1615,36	300,95
300	132,2	38,48	75,52	36,72	81,86	1614,89	301,82

Syklus 50kPa 2,4mm/min

50	126	30,28	83,73	36,86	91,10	1383,03	50,72
50	108,2	43,65	70,35	36,63	76,08	1422,25	50,52
50	127,9	29,78	84,23	36,87	91,67	1395,22	49,77
50	131,3	27,83	86,17	36,90	93,87	1398,78	50,12
50	132,2	26,71	87,29	36,92	95,14	1389,52	50,15
80	119,3	37,34	76,66	36,74	83,14	1434,88	80,47
80	128,5	32,12	81,88	36,83	89,02	1443,49	81,18
80	125,3	34,45	79,55	36,79	86,40	1450,29	80,36
80	132,9	29,31	84,69	36,88	92,19	1441,53	80,88
80	132,4	29,71	84,29	36,87	91,74	1443,19	80,67
150	123,5	39,22	74,79	36,71	81,04	1523,99	150,28
150	115,9	42,14	71,86	36,65	77,76	1490,40	151,64
150	129,1	35,4	78,60	36,77	85,32	1513,09	151,81
150	133,4	33,15	80,85	36,81	87,86	1518,30	151,7
150	132,8	33,35	80,65	36,81	87,64	1515,34	151,72
300	120,1	41,67	72,33	36,66	78,28	1534,19	301,12
300	122,1	42,78	71,22	36,64	77,04	1584,80	302,07
300	129,1	38,89	75,11	36,71	81,40	1586,00	302,75
300	127,3	40,13	73,87	36,69	80,01	1590,98	301,6
300	135,1	35,62	78,38	36,77	85,08	1588,00	301,51

## Ark6
Prøvevektfordeling for industrisementpulver					Relativ fuktighet i luften på lab. under forsøk

Prøvevekt [g]	Antall [-]	Pr.v. område	Antall [-]	%-andel			Rel.fukt. [%]	Antall [-]	R.fukt. område	Antall [-]	%-andel
105,8	1	105-107	1	0,8			34	4	34	6	4,8
108,2	1	108-110	2	1,6			34,5	2	35	11	8,8
109,7	1	111-113	6	4,9			35	10	36	17	13,6
111,7	1	114-116	3	2,4			35,5	1	37	21	16,8
112,5	1	117-119	8	6,5			36	14	38	9	7,2
112,9	1	120-122	19	15,4			36,5	3	39	20	16,0
113,1	3	123-125	18	14,6			37	21	40	5	4,0
114,5	1	126-128	31	25,2			38	7	41	9	7,2
115,9	2	129-131	20	16,3			38,5	2	42	3	2,4
116,4	2	132-134	14	11,4			39	16	43	2	1,6
118,1	2	135-137	1	0,8			39,5	4	44	7	5,6
118,3	1					40	2	45	0	0,0
118,4	1					40,5	3	46	0	0,0
119,3	4					41	7	47	0	0,0
120	1					41,5	2	48	0	0,0
120,1	3					42	1	49	0	0,0
120,4	2					42,5	2	50	0	0,0
120,5	1					43,5	2	51	0	0,0
120,7	4					44	7	52	0	0,0
121,2	1					53,5	1	53	1	0,8
121,3	1					54,5	1	54	1	0,8
121,8	1					55	7	55	8	6,4
122,1	2					55,5	1	56	5	4,0
122,2	1					56	5
122,8	2
123	2
123,2	1
123,3	1
123,5	2
124	2
124,6	2
124,9	1
125,1	2
125,2	1
125,3	1
125,5	1
125,6	1
125,8	1
126	1
126,1	1
126,2	2
126,3	1
126,4	1
126,5	4
127	2
127,1	2
127,2	2
127,3	1
127,4	1
127,5	1
127,7	1
127,9	2
128,1	1
128,2	1
128,3	1
128,4	2
128,5	2
128,7	2
129,1	2
129,3	1
129,4	2
129,8	2
130,2	1
130,4	1
130,5	1
130,6	1
130,7	3
130,9	2
131,1	1
131,3	3
132,2	3
132,4	1
132,8	1
132,9	2
133,1	1
133,4	1
134,2	1
134,7	1
134,9	2
135,1	1

## Ark7
Syklisk styrketest på kalksteinpulver, stempelhastighet på 2,4 mm/min

Test.nr	K.nivå [kPa]	Rep.	B.styrke ref. [kPa]	Sykl.75%[kPa]	P.vekt [g]	R.fukt.[%]	K.tid [s]	B.styrke [kPa]	Reel b.sykl. [kPa]	Reel sykl. [%]		Test.nr	Reel sykl. [%]
1	20	1	5,94	4,5	126,2	39,5	575	6,46	5,25	88,3		1	88,3
7	20	2	5,94	4,5	120	38	620	6,52	5	84,2		2	94,1
12	20	3	5,94	4,5	123,2	37	700	7,2	5	84,1		3	99,3
3	50	1	12,97	9,7	120,5	38,5	900	13,66	12,88	99,3		4	81,6
10	50	2	12,97	9,7	120,7	37	880	13,2	12,35	95,2		5	86,4
11	50	3	12,97	9,7	125	37	825	12,8	11,83	91,2		6	87,3
2	80	1	16,91	12,7	120,1	39	965	19,65	15,91	94,1		7	84,2
9	80	2	16,91	12,7	134,2	37	790	19,46	16,06	95		8	83,6
14	80	3	16,91	12,7	122,1	37	943	19,94	15,68	92,7		9	95
5	150	1	28,29	21,2	115,8	38	1100	29,71	24,44	86,4		10	95,2
6	150	2	28,29	21,2	119,4	38	1080	30,9	24,71	87,3		11	91,2
13	150	3	28,29	21,2	120,1	37	1075	29,98	24,13	85,3		12	84,1
4	300	1	47,89	35,9	120,4	38	1180	46,58	39,07	81,6		13	85,3
8	300	2	47,89	35,9	128,9	37	1040	48,55	40,06	83,6		14	92,7
15	300	3	47,89	35,9	127,1	37	1075	48,91	41,37	86,4		15	86,4

Test.nr	K.nivå [kPa]	Rep.	B.styrke ref. [kPa]	Sykl.50%[kPa]	P.vekt [g]	R.fukt.[%]	K.tid [s]	B.styrke [kPa]	Reel b.sykl. [kPa]	Reel sykl. [%]		Test.nr	Reel sykl. [%]
1	20	1	5,94	3	124,1	53,5	640	6,82	4,45	74,9		1	74,9
7	20	2	5,94	3	119,8	56	770	7,23	4,08	68,7		2	63,7
9	20	3	5,94	3	122,8	55	685	7,15	4,11	69,2		3	63,2
6	50	1	12,97	6,5	117,9	56	970	14,11	7,61	58,7		4	65,4
8	50	2	12,97	6,5	111,7	56	1070	14,79	8,33	64,2		5	60,8
15	50	3	12,97	6,5	113,1	56	1020	14,67	7,95	61,3		6	58,7
2	80	1	16,91	8,5	126,2	54,5	880	15,69	10,77	63,7		7	68,7
10	80	2	16,91	8,5	119,7	55	1010	19,72	11,05	65,4		8	64,2
11	80	3	16,91	8,5	120,8	55	1005	16	11,21	66,3		9	69,2
4	150	1	28,29	14,1	124,3	55,5	1020	31,42	18,5	65,4		10	65,4
5	150	2	28,29	14,1	122,6	56	1150	32,06	17,2	60,8		11	66,3
13	150	3	28,29	14,1	123	55	1125	30,66	17,51	61,9		12	64,1
3	300	1	47,89	23,9	120,8	55	1180	49,6	30,25	63,2		13	61,9
12	300	2	47,89	23,9	113,8	55	1310	48,44	30,72	64,1		14	65
14	300	3	47,89	23,9	116,1	55	1210	48,3	31,13	65		15	61,3