## Ark1
Referansekurveverdier for kalksteinpulver, stempelhastighet på 8mm/min

Test nr.	Kons.nivå [kPa]	Rep	Prøvevekt [g]	Rel.fukt. [%]	Kons.tid [s]	Bruddstyrke [kPa]
1	5	1	105,1	31,5	126	0,55
5	5	2	99,3	35,5	133	0,81
32	5	3	103,5	33	158	1,07
28	5	4	111,5	39	96	1,07
16	5	5	102,5	34,5	162	0,55
	Middelverdi		104,38			0,810
	Standard avvik		4,51			0,26

34	20	1	99	33,5	234	2,64
23	20	2	104,5	39	196	2,76
30	20	3	105	34	184	2,74
12	20	4	94	34,5	260	2,91
6	20	5	101,3	33	218	2,12
	Middelverdi		100,76			2,633
	Standard avvik		4,50			0,30

18	50	1	99,6	39	261	5,15
2	50	2	98,3	31,5	264	5,73
11	50	3	98	33	272	5,54
19	50	4	97,4	39	274	5,26
7	50	5	101,6	33	260	4,9
	Middelverdi		98,98			5,316
	Standard avvik		1,67			0,33

24	80	1	112	39	208	7,12
8	80	2	103,7	33	258	6,82
20	80	3	95,4	39	306	6,83
31	80	4	103,1	34	260	7,49
4	80	5	107,1	33,5	235	7,45
	Middelverdi		104,26			7,142
	Standard avvik		6,09			0,32

13	100	1	100	34,5	282	8,3
35	100	2	95,5	33,5	309	7,48
25	100	3	116	39	202	7,86
27	100	4	110,1	39	250	8,26
9	100	5	100,1	33	292	7,69
	Middelverdi		104,34			7,918
	Standard avvik		8,43			0,36

15	125	1	101,8	34,5	303	9,17
21	125	2	95,6	39	320	8,91
10	125	3	105,4	33	266	8,89
3	125	4	105,2	33,5	256	9,04
14	125	5	97,5	34,5	299	8,99
	Middelverdi		101,10			8,999
	Standard avvik		4,44			0,11

17	150	1	103,7	39	275	9,64
22	150	2	98,3	39	310	10,08
26	150	3	108,4	39	269	10,05
29	150	4	101,3	34	302	10,32
33	150	5	98,2	34	309	10,25
	Middelverdi		101,98			10,068
	Standard avvik		4,26			0,26

36	200	1	105,3	34,5	290	12,14
37	200	2	105,7	34,5	290	11,89
38	200	3	105,4	34,5	300	12,32
39	200	4	106,7	34,5	292	12,19
46	200	5	101,5	32	321	12,05
	Middelverdi		104,92			12,120
	Standard avvik		1,99			0,16

40	300	1	106,3	33	305	14,93
41	300	2	96,8	33	359	14,94
44	300	3	106,5	32	308	13,85
47	300	4	99,6	32	345	15,02
49	300	5	109,4	32	289	15,12
	Middelverdi		103,72			14,771
	Standard avvik		5,28			0,52

42	450	1	103,6	32	338	18,55
43	450	2	100,9	32	355	18,43
45	450	3	107,3	32	310	18,21
48	450	4	104	32	331	17,68
50	450	5	105,7	31	330	18,3
	Middelverdi		104,30			18,236
	Standard avvik		2,40			0,34

Referansekurveverdier for kalksteinpulver, stempelhastighet på 2,4mm/min

Test nr.	Kons.nivå [kPa]	Rep	Prøvevekt [g]	Rel.fukt. [%]	Kons.tid [s]	Bruddstyrke [kPa]
1	20	1	103	39	760	3,45
10	20	2	101,1	45	830	3,36
11	20	3	100,7	41	750	2,99
16	20	4	97,4	41	910	3,15
22	20	5	99,8	38	840	3,53
	Middelverdi		100,40			3,297
	Standard avvik		2,04			0,23

2	50	1	98,3	39	970	5,92
8	50	2	100,8	44	975	5,52
12	50	3	103,7	41	870	5,53
20	50	4	98,1	38	1010	6,13
21	50	5	96,2	38	1050	6,04
	Middelverdi		99,42			5,827
	Standard avvik		2,90			0,29

4	80	1	103,4	41	972	7,32
9	80	2	103,2	44	1110	6,86
15	80	3	103,6	41	970	7,68
18	80	4	105,1	39	990	7,47
24	80	5	101,8	38	1000	7,6
	Middelverdi		103,42			7,387
	Standard avvik		1,18			0,32

3	150	1	106,5	40	993	10,73
7	150	2	100,7	43,5	1110	10,21
13	150	3	100,7	41	1070	10,02
14	150	4	102,1	41	1060	10,01
23	150	5	97,7	38	1150	10,47
	Middelverdi		101,54			10,289
	Standard avvik		3,20			0,31

5	300	1	103,3	42	1170	14,66
6	300	2	102,7	43	1170	14,17
17	300	3	101,4	41	1160	14,54
19	300	4	99,3	39	1180	14,7
25	300	5	101,3	38	1170	14,63
	Middelverdi		101,60			14,539
	Standard avvik		1,54			0,22

## Ark2
Referansekurve med stempelhast. 8 mm/min / Konsolideringstrykk [kPa] / Bruddstyrke [kPa]
					Referansekurve med stempelhast. 8 mm/min / Konsolideringstrykk [kPa] / Bruddstyrke [kPa]					Referansekurve med stempelhast. 2,4 mm/min / Konsolideringstrykk [kPa] / Bruddstyrke [kPa]					Ref.kurve (8 mm/min) vs. ref.kurve (2,4 mm/min) / Konsolideringstrykk [kPa] / Bruddstyrke [kPa]

Ref.kurve vs. syklisk kons. (8 mm/min) (middelverdier) / Konsolideringstrykk [kPa] / Bruddstyrke [kPa]					Ref.kurve vs. syklisk kons. (8 mm/min) (max. verdier) / Konsolideringstrykk [kPa] / Bruddstyrke [kPa]					Ref.kurve vs. syklisk kons. (8 mm/min) (middelverdier) / Konsolideringstrykk [kPa] / Bruddstyrke [kPa]
					Ref.kurve vs. syklisk kons. (8 mm/min) (max. verdier) / Konsolideringstrykk [kPa] / Bruddstyrke [kPa]

Ref.kurve vs. syklisk kons (2,4 mm/min) (max. verdier) / Konsolideringstrykk [kPa] / Bruddstyrke [kPa]					Ref.kurve vs. syklisk kons. (2,4 mm/min) (middelverdier) / Konsolideringstrykk [kPa] / Bruddstyrke [kPa]

					Sum standard avvik under styrketest / Kondolideringstrykk [kPa] / Sum standard avvik [kPa]					Sum standard avvik under styrketest [%]
Prosentvis endring på bruddstyrke mellom tester med stempelhast. på 2,4 mm/min & 8 mm/min (ref: 8mm/min) / Konsolideringstrykk [kPa] / Prosentvis endring [%]

	Standard avvik under styrketest, hastigheter ved 8 mm/min / Konsolideringstrykk [kPa] / Standard avvik [kPa]
					Standard avvik under styrketest, stempelhast. ved 8 mm/min / Konsolideringstrykk [kPa] / Standard avvik [kPa]					Standard avvik under styrketest, stempelhast. ved 2,4 mm/min / Konsolideringstrykk [kPa] / Standard avvik [kPa]					Standard avvik under konsolidering stempelhast. ved 2,4mm/min / Konsolideringstrykk [kPa] / Standard avvik [kPa]

	Bulktetthet vs. kons.trykk, stempelhast. på 8 mm/min (middelverdier) / Konsolideringstrykk [kPa] / Bulktetthet (rho,b) [kg/m^3]					Bruddstyrke vs. bulktetthet, stempelhast. på 8 mm/min (middelverdier) / Bulktetthet (rho,b) [kg/m^3] / Bruddstyrke [kPa]					Bulktetthet vs. kons.trykk, stempelhast. på 2,4 mm/min (middelverdier) / Konsolideringstrykk [kPa] / Bulktetthet (rho,b) [kg/m^3]					Bruddstyrke vs. bulktetthet, stempelhast. på 2,4 mm/min (middelverdier) / Bulktetthet (rho,b) [kg/m^3] / Bruddstyrke [kPa]					Bulktetthet vs. kons.trykk, stempelhast. på 8 mm/min (middelverdi) / Konsolideringstrykk [kPa] / Bulktetthet (rho,b) [kg/m^3]					Bruddstyrke vs. bulktetthet, stempelhast. på 8 mm/min (middelverdier) / Bulktetthet (rho,b) [kg/m^3] / Bruddstyrke [kPa]

	Prøvevektsfordeling av kalksteinpulver / Prøvevektsgruppe [g] / Antall prøver [-]					Prøvevektsfordeling av kalksteinpulver / Pøvevektsgruppe [g] / Prosentvis andel [%]					Ref.kurve vs. syklisk styrketest (2,4 mm/min) / Konsolideringstrykk [kPa] / Bruddstyrke [kPa]

	Fordeling av rel.fukt. i luften på lab. under forsøk / Rel.fukt.gruppe [%] / Antall forsøk [-]					Fordeling av rel.fukt. i luften på lab. under forsøk / Rel.fukt.gruppe [%] / Prosentvis andel [%]

	Syklisk styrketest ved 75% av midlere bruddstyrke / Test nr. [-] / Avvik fra ønsket 75% av midlere bruddstyrke					Syklisk styrketest ved 50% av midlere bruddstyrke / Test nr. [-] / Avvik fra ønsket 50% av midlere bruddstyrke

## Ark3
Gjennomsnittsverdier

					Standard avvik på styrketesten
Referanse 8mm/min			Referanse, 8mm/min			Kons.nivå [kPa]	Ref ;8	Sykl. 5 ;8	Sykl. 20 ;8	Sykl. 50 ;8	Sykl. 50, ;2,4	Sykl. 20, ;2,4	Sykl. 5, ;2,4	Ref ;2,4
Kons.nivå [kPa]	Bruddstyrke [kPa]		Kons.nivå [kPa]	Bruddstyrke [kPa]		5	0,26	0,16
5	0,81		20	2,63		20	0,3	0,22	0,11			0,18	0,8	0,23
20	2,63		50	5,32		50	0,33	0,13	0,49	0,15	0,24	0,52	0,36	0,29
50	5,32		80	7,14		80	0,32	0,15	0,47	0,87	0,39	0,11	0,25	0,32
80	7,14		150	10,07		100	0,36	0,67	0,66	0,58
100	7,92		300	14,77		125	0,11	0,54	0,58	1,29
125	9,00					150	0,26	0,24	1,09	1,7	0,86	0,56	0,19	0,31
150	10,07					200	0,16	1,04	1,48	1,26
200	12,12					300	0,52	0,7	1,4	0,84	1,17	0,26	1,6	0,22
300	14,77					450	0,34	0,33	1,17	1,15	0,61
450	18,24

Syklus 5 kPa, 8mm/min			Syklus 5kPa, 8mm/min
Kons.nivå [kPa]	Bruddstyrke [kPa]		Kons.nivå [kPa]	Bruddstyrke [kPa]		Max. bruddstryke [kPa]
5	1,18		20	3,43		Kons.nivå [kPa]	Ref. ;8	Sykl. 5 ;8	Sykl. 20 ;8	Sykl. 50 ;8	Sykl. 50 ;2,4	Sykl. 20, ;2,4	Sykl. 5, ;2,4	Ref ;2,4
20	3,43		50	5,98		5	1,07	1,32
50	5,98		80	7,5		20	2,76	3,67	3,53			3,53	3,54	3,53
80	7,50		150	8,49		50	5,73	6,11	6,05	5,92	5,93	6,17	6,17	6,13
100	7,21		300	12,82		80	7,49	7,64	7,48	7,34	7,11	7,59	7,48	7,6
125	8,64					100	8,3	7,73	7,59	7,85
150	8,49					125	9,17	9,18	8,85	9,31
200	9,94					150	10,32	8,76	9,95	9,82	10,34	10,34	10,2	10,73
300	12,82					200	12,32	11,24	11,57	10,35
450	15,59					300	15,12	13,5	13,31	11,77	13,23	14,68	13,88	14,7
					450	18,55	15,88	14,49	13,2	16,21

Syklus 20 kPa, 8mm/min			Syklus 20kPa, 8mm/min			Kons.nivå [kPa]	Ref.;2,4	Sykl5; ;2,4	Sykl20 ;2,4	Sykl50 ;2,4	Ref.;8	Sykl5; ;8	Sykl20 ;8	Sykl50 ;8
Kons.nivå [kPa]	Bruddstyrke [kPa]		Kons.nivå [kPa]	Bruddstyrke [kPa]		20	3,53	3,54	3,53		2,76	3,67	3,53
20	3,38		20	3,38		50	6,13	6,17	6,17	5,93	5,73	6,11	6,05	5,92
50	5,38		50	5,38		80	7,6	7,48	7,59	7,11	7,49	7,64	7,48	7,34
80	6,77		80	6,77		150	10,73	10,2	10,34	10,34	10,32	8,76	9,95	9,82
100	6,85		150	8,89		300	14,7	13,88	14,68	13,23	15,12	13,5	13,31	11,77
125	8,30		300	12,17
150	8,89
200	10,33
300	12,17
450	13,54

Syklus 50 kPa, 8mm/min			Syklus 50kPa, 8mm/min
Kons.nivå [kPa]	Bruddstyrke [kPa]		Kons.nivå [kPa]	Bruddstyrke [kPa]
50	5,73		20
80	6,31		50	5,73
100	7,00		80	6,31
125	8,10		150	8,39
150	8,39		300	10,85
200	8,67
300	10,85
450	11,88

Syklus 50 kPa, 2,4mm/min
Kons.nivå [kPa]	Bruddstyrke [kPa]
50	5,74
80	7,11
150	9,45
300	12,16
450	15,74

Syklus 20 kPa, 2,4mm/min
Kons.nivå [kPa]	Bruddstyrke [kPa]
20	3,46
50	5,73
80	7,47
150	9,92
300	14,36

Syklus 5 kPa, 2,4mm/min
Kons.nivå [kPa]	Bruddstyrke [kPa]
20	2,1
50	5,82
80	7,21
150	9,9
300	13,2

Referanse, 2,4mm/min
Kons.nivå [kPa]	Bruddstyrke [kPa]
20	3,30
50	5,83
80	7,39
150	10,29
300	14,54

## Ark4
Syklisk konsolidering, stempelhastighet på 8 mm/min

Test nr.	Kons.nivå [kPa]	Rep.	Syklus [kPa]	Ant.sykl.	Rel.fukt [%]	Prøvevekt [g]	Kons.tid [s]	Bruddstyrke [kPa]
4	5	1	5	1	39	112,2	120	0,9
5	5	2	5	1	39	109,7	135	1,2
12	5	3	5	1	39	105,8	150	1,32
13	5	4	5	1	39	107	133	1,27
19	5	5	5	1	39	106	157	1,2
	Middelverdi					108,14		1,180
	Standard avvik					2,75		0,16
	Avvik fra ref. [%]					3,60		45,56
1	20	1	5	1	39	110	180	3,15
8	20	2	5	1	39	111,9	168	3,29
11	20	3	5	1	39	110,1	181	3,41
16	20	4	5	1	39	107,7	204	3,67
17	20	5	5	1	39	107,9	204	3,62
	Middelverdi					109,52		3,426
	Standard avvik					1,74		0,22
	Avvik fra ref. [%]					8,69		30,12
2	50	1	5	1	39	109,4	228	5,78
7	50	2	5	1	39	108,5	224	6,05
9	50	3	5	1	39	108,8	232	6,11
14	50	4	5	1	39	103,3	264	5,92
18	50	5	5	1	39	108,6	234	6,04
	Middelverdi					107,72		5,980
	Standard avvik					2,50		0,13
	Avvik fra ref. [%]					8,83		12,49
3	80	1	5	1	39	111,4	240	7,34
6	80	2	5	1	39	109,5	244	7,34
10	80	3	5	1	39	107,2	260	7,59
15	80	4	5	1	39	107,6	262	7,6
20	80	5	5	1	39	103,2	208	7,64
	Middelverdi					107,78		7,50
	Standard avvik					3,06		0,15
	Avvik fra ref. [%]					3,38		5,05
21	100	1	5	1	31	113,8	250	6,198
28	100	2	5	1	33	113,3	254	7,559
35	100	3	5	1	27	111,6	251	7,729
44	100	4	5	1	26	113,3	246	7,719
49	100	5	5	1	25	113,3	250	6,835
	Middelverdi					113,06		7,21
	Standard avvik					0,84		0,67
	Avvik fra ref. [%]					8,36		-8,97
23	125	1	5	1	31	116,7	239	8,765
29	125	2	5	1	33	114,6	249	9,090
36	125	3	5	1	27	115,7	238	9,184
43	125	4	5	1	26	112,5	260	7,934
48	125	5	5	1	25	112,2	263	8,249
	Middelverdi					114,34		8,64
	Standard avvik					1,97		0,54
	Avvik fra ref. [%]					13,10		-3,94
22	150	1	5	1	31	114,2	258	8,635
32	150	2	5	1	34	113,8	259	8,756
37	150	3	5	1	26	116,4	250	8,126
39	150	4	5	1	26	111,0	279	8,394
47	150	5	5	1	25	110,8	271	8,522
	Middelverdi					113,24		8,49
	Standard avvik					2,36		0,24
	Avvik fra ref. [%]					11,04		-15,71
24	200	1	5	1	33	116,2	258	8,910
26	200	2	5	1	33	114,9	266	10,210
33	200	3	5	1	34	110,9	285	11,242
38	200	4	5	1	26	110,9	288	8,847
45	200	5	5	1	26	109,5	297	10,487
	Middelverdi					112,48		9,94
	Standard avvik					2,90		1,04
	Avvik fra ref. [%]					7,21		-17,99
25	300	1	5	1	33	114,4	280	13,503
31	300	2	5	1	34	113,7	288	13,336
40	300	3	5	1	26	107,7	320	11,763
42	300	4	5	1	26	109,7	309	12,528
46	300	5	5	1	25	112,3	294	12,966
	Middelverdi					111,56		12,82
	Standard avvik					2,81		0,70
	Avvik fra ref. [%]					7,56		-13,21
27	450	1	5	1	33	118,6	288	15,881
30	450	2	5	1	33	114,7	300	15,849
34	450	3	5	1	34	112,8	310	15,575
41	450	4	5	1	26	110,6	335	15,063
50	450	5	5	1	25	111,0	330	15,600
	Middelverdi					113,54		15,59
	Standard avvik					3,26		0,33
	Avvik fra ref. [%]					8,86		-14,49

1	20	1	20	1	36	105,7	208	3,53
8	20	2	20	1	35	103,7	230	3,28
22	20	3	20	1	37	101,6	253	3,28
13	20	4	20	1	35	107,3	210	3,41
19	20	5	20	1	37	100,2	250	3,41
	Middelverdi					103,70		3,381
	Standard avvik					2,90		0,11
	Avvik fra ref. [%]					2,92		28,41
2	50	1	20	1	36	104,7	252	6,05
5	50	2	20	1	36	109	229	4,7
11	50	3	20	1	35	106	246	5,4
15	50	4	20	1	35	104,8	260	5,26
20	50	5	20	1	37	105,6	250	5,52
	Middelverdi					106,02		5,385
	Standard avvik					1,75		0,49
	Avvik fra ref. [%]					7,11		1,29
3	80	1	20	1	36	109	244	7,48
21	80	2	20	1	37	100,5	295	6,71
12	80	3	20	1	35	111,5	240	6,17
23	80	4	20	1	37	102,3	287	6,7
16	80	5	20	1	35	102,7	268	6,81
	Middelverdi					105,20		6,773
	Standard avvik					4,77		0,47
	Avvik fra ref. [%]					0,90		-5,17
4	100	1	20	1	36	102	303	7,36
7	100	2	20	1	36	97,5	335	6,16
10	100	3	20	1	35	106	275	7,59
14	100	4	20	1	35	106,5	272	6,95
17	100	5	20	1	37	104,4	295	6,18
	Middelverdi					103,28		6,846
	Standard avvik					3,68		0,66
	Avvik fra ref. [%]					-1,02		-13,54
6	125	1	20	1	36	109,6	260	8,52
9	125	2	20	1	35	99,5	320	8,25
18	125	3	20	1	37	107,5	266	8,85
24	125	4	20	1	37	105	293	8,54
25	125	5	20	1	37	108,4	280	7,33
	Middelverdi					106,00		8,297
	Standard avvik					4,01		0,58
	Avvik fra ref. [%]					4,85		-7,80
	150	1	20	1	31	115,8	235	7,59
	150	2	20	1	31	104,5	275	7,98
	150	3	20	1	31	117,5	240	9,02
	150	4	20	1	31	112,5	270	9,95
	150	5	20	1	31	115,8	260	9,94
	Middelverdi					113,22		8,89
	Standard avvik					5,20		1,09
	Avvik fra ref. [%]					11,02		-11,66
	200	1	20	1	31	114,2	260	9,29
	200	2	20	1	31	114,5	269	11,19
	200	3	20	1	31	112,3	273	8,24
	200	4	20	1	31	111,8	280	11,37
	200	5	20	1	31	113,9	277	11,57
	Middelverdi					113,34		10,334
	Standard avvik					1,21		1,48
	Avvik fra ref. [%]					8,03		-14,74
	300	1	20	1	31	114,5	289	9,82
	300	2	20	1	31	112	303	12,58
	300	3	20	1	31	105	288	12,05
	300	4	20	1	31	114,1	284	13,31
	300	5	20	1	31	113,2	282	13,09
	Middelverdi					111,76		12,169
	Standard avvik					3,90		1,40
	Avvik fra ref. [%]					7,75		-17,62
	450	1	20	1	31	113,5	305	11,6
	450	2	20	1	31	114,5	310	13,76
	450	3	20	1	31	114	295	13,46
	450	4	20	1	31	119,2	298	14,49
	450	5	20	1	31	119	296	14,4
	Middelverdi					116,04		13,542
	Standard avvik					2,82		1,17
	Avvik fra ref. [%]					11,26		-25,74

1	50	1	50	1	33	103,8	273	5,92
10	50	2	50	1	28	108	228	5,65
20	50	3	50	1	29	110,9	245	5,71
25	50	4	50	1	27,5	116,6	203	5,84
34	50	5	50	1	28	114,3	213	5,52
	Middelverdi					110,72		5,728
	Standard avvik					5,07		0,15
	Avvik fra ref. [%]					11,86		7,14
2	80	1	50	1	33	106,5	281	5,13
11	80	2	50	1	33	111,2	247	5,91
15	80	3	50	1	28	110,5	252	6,21
29	80	4	50	1	27	116,2	220	7,34
35	80	5	50	1	28	115	233	6,94
	Middelverdi					111,88		6,306
	Standard avvik					3,86		0,87
	Avvik fra ref. [%]					7,31		-11,70
5	100	1	50	1	33	117	222	6,57
16	100	2	50	1	28	111,8	258	7,85
21	100	3	50	1	29	109,3	260	6,69
26	100	4	50	1	27,5	105,5	233	6,56
37	100	5	50	1	29	107,6	214	7,35
	Middelverdi					110,24		7,00
	Standard avvik					4,43		0,58
	Avvik fra ref. [%]					5,65		-11,56
3	125	1	50	1	33	109,2	279	8,25
18	125	2	50	1	28	101,2	330	5,91
24	125	3	50	1	29	106,3	303	8,38
27	125	4	50	1	27	114,4	240	8,65
28	125	5	50	1	28	115,1	243	9,31
	Middelverdi					109,24		8,098
	Standard avvik					5,79		1,29
	Avvik fra ref. [%]					8,05		-10,02
4	150	1	50	1	33	110,4	280	8,25
13	150	2	50	1	28	105,6	308	8,39
19	150	3	50	1	28	97,6	357	5,67
36	150	4	50	1	29	113,7	253	9,81
38	150	5	50	1	29	115,4	255	9,82
	Middelverdi					108,54		8,387
	Standard avvik					7,17		1,70
	Avvik fra ref. [%]					6,43		-16,70
6	200	1	50	1	33	113,8	280	10,35
14	200	2	50	1	28	107,3	305	8,39
23	200	3	50	1	29	113,6	272	7,68
32	200	4	50	1	28	116,9	250	7,39
39	200	5	50	1	29	114,5	260	9,56
	Middelverdi					113,22		8,672
	Standard avvik					3,56		1,26
	Avvik fra ref. [%]					7,91		-28,45
8	300	1	50	1	33	107	325	11
9	300	2	50	1	33	105,7	330	9,55
22	300	3	50	1	29	111,4	298	11,33
27	300	4	50	1	27	114,2	275	11,77
40	300	5	50	1	29	116,1	279	10,59
	Middelverdi					110,88		10,848
	Standard avvik					4,48		0,84
	Avvik fra ref. [%]					6,90		-26,56
7	450	1	50	1	33	103,2	361	12,96
12	450	2	50	1	28	105,3	350	10,75
17	450	3	50	1	28	108,1	334	13,2
28	450	4	50	1	28	104,6	258	11,61
33	450	5	50	1	28	103	298	10,88
	Middelverdi					104,84		11,881
	Standard avvik					2,06		1,15
	Avvik fra ref. [%]					0,52		-34,85

## Ark5
				Pulver i bunnkopp (ca) [g]:		7

Referanse 8mm/min

Kons. [kPa]	P.vekt [g]	Pos. [mm]	h [mm]	d [mm]	V.[m^3]	Rho,b [kg/m^3]	R.kons. [kPa]		Gjennomsnittsverdier, bulktetthet [kg/m^3] ;8mm/min
5	105,1	17,01	96,99	37,09	106,19	989,74	5,03
5	99,3	21,89	92,11	37,01	100,62	986,89	5,02		K.trykk [kPa]	Ref.	Syklus 5kPa	Syklus 20kPa	Syklus 50kPa
5	103,5	20,91	93,09	37,02	101,74	1017,33	5		5	1002,98	1019,25
5	111,5	12,66	101,34	37,17	111,18	1002,86	5,03		20	1091,72	1111,40	1120,70
5	102,5	21,84	92,16	37,01	100,68	1018,09	5,03		50	1164,86	1182,79	1181,08	1197,28
20	99	30,91	83,09	36,85	90,39	1095,29	20,22		80	1195,96	1219,27	1217,35	1212,52
20	104,5	26,15	87,85	36,93	95,78	1091,06	20,15		100	1222,29	1269,49	1223,07	1202,54
20	105	24,38	89,62	36,96	97,79	1073,74	20,25		125	1235,88	1285,36	1251,51	1277,36
20	94	35,17	78,83	36,78	85,59	1098,32	20,3		150	1250,79	1299,15	1277,65	1291,87
20	101,3	29,42	84,58	36,88	92,07	1100,22	20,16		200	1300,46	1324,80	1314,25	1308,65
50	99,6	34,87	79,13	36,78	85,92	1159,25	50,45		300	1321,00	1358,54	1333,46	1337,60
50	98,3	35,61	78,39	36,77	85,09	1155,26	50,39		450	1365,28	1388,09	1402,86	1316,09
50	98	36,92	77,08	36,75	83,61	1172,10	50,5
50	97,4	36,51	77,49	36,75	84,08	1158,43	50,39
50	101,6	34,66	79,34	36,78	86,15	1179,28	50,57		Gjennomsnittsverdier, reellekonsolideringstrykk (R.kons.) [kPa] 8mm/min
80	112	27,53	86,47	36,91	94,21	1188,83	80,63
80	103,7	34,72	79,28	36,78	86,09	1204,54	80,92		5	5,02	5,08
80	95,4	40,73	73,27	36,68	79,34	1202,41	80,75		20	20,22	20,33	20,34
80	103,1	34,29	79,71	36,79	86,58	1190,84	80,93		50	50,46	50,84	50,77	50,69
80	107,1	31,46	82,54	36,84	89,76	1193,15	80,68		80	80,78	81,52	81,44	81,18
100	100	37,73	76,27	36,73	82,70	1209,12	100,63		100	100,74	101,65	101,87	100,99
100	95,5	40,54	73,46	36,68	79,55	1200,45	100,98		125	127,29	127,29	127,29	126,82
100	116	26,67	87,33	36,92	95,19	1218,59	100,76		150	151,27	151,83	151,69	152,39
100	110,1	33,14	80,86	36,81	87,86	1253,06	100,58		200	201,65	204,67	202,72	203,59
100	100,1	38,92	75,08	36,71	81,37	1230,23	100,73		300	302,44	308,23	302,94	305,17
125	101,8	40,42	73,58	36,68	79,68	1277,58	126,06		450	452,76	455,52	453,24	451,33
125	95,6	42,46	71,54	36,65	77,40	1235,16	125,76
125	105,4	35,37	78,63	36,77	85,36	1234,76	126,46
125	105,2	34,58	79,42	36,79	86,24	1219,82	125,56		Gjennomsnittsverdier, bulktetthet [kg/m^3] 2,4mm/min
125	97,5	39,75	74,25	36,70	80,44	1212,07	126,23
150	103,7	36,72	77,28	36,75	83,84	1236,87	150,92		K.trykk [kPa]	Ref.	Syklus 5kPa	Syklus 20kPa	Syklus 50kPa
150	98,3	40,96	73,04	36,67	79,08	1243,07	151,07		20	1091,72	1111,40	1120,70
150	108,4	35,43	78,57	36,77	85,29	1271,03	150,96		50	1164,86	1182,79	1181,08	1197,28
150	101,3	40,12	73,88	36,69	80,03	1265,82	151,7		80	1195,96	1219,27	1217,35	1212,52
150	98,2	40,7	73,30	36,68	79,38	1237,16	151,7		150	1250,79	1299,15	1277,65	1291,87
200	105,3	38,46	75,55	36,72	81,89	1285,87	201,79		300	1321,00	1358,54	1333,46	1337,60
200	105,7	38,4	75,61	36,72	81,96	1289,70	201,23
200	105,4	39,66	74,34	36,70	80,54	1308,62	201,56
200	106,7	38,73	75,27	36,71	81,58	1307,90	201,85		Gjennomsnittsverdier, reellekonsolideringstrykk (R.kons.) [kPa] 2,4mm/min
200	101,5	42,4	71,60	36,65	77,47	1310,22	201,81
300	106,3	40,18	73,82	36,69	79,96	1329,45	301,13		20	20,22	20,33	20,34
300	96,8	47,19	66,81	36,57	72,13	1342,08	303,15		50	50,46	50,84	50,77	50,69
300	106,5	40,26	73,74	36,69	79,86	1333,54	303,76		80	80,78	81,52	81,44	81,18
300	94,6	45,41	68,60	36,60	74,11	1276,40	301,62		150	151,27	151,83	151,69	152,39
300	109,4	37,77	76,23	36,73	82,66	1323,53	302,53		300	302,44	308,23	302,94	305,17
450	103,5	43,66	70,34	36,63	76,06	1360,79	452,39
450	100,9	46,41	67,59	36,58	72,99	1382,32	453,73
450	107,3	40,31	73,69	36,69	79,81	1344,45	452,64
450	104	43,4	70,60	36,63	76,35	1362,18	451,69
450	105,7	43,02	70,98	36,64	76,78	1376,69	453,36

Syklus 5kPa 8mm/min

5	112,2	14,69	99,31	37,13	108,85	1030,78	5,09
5	109,7	16,67	97,33	37,10	106,58	1029,24	5,15
5	105,8	18,63	95,37	37,06	104,34	1013,97	5,04
5	107	16,51	97,49	37,10	106,76	1002,22	5,11
5	106	19	95,00	37,06	103,92	1020,03	5,04
20	110	22,95	91,05	36,99	99,42	1106,44	20,22
20	111,9	21,04	92,96	37,02	101,59	1101,50	20,35
20	110,1	23	91,01	36,99	99,36	1108,05	20,28
20	107,7	25,99	88,01	36,94	95,96	1122,34	20,5
20	107,9	25,55	88,45	36,94	96,46	1118,65	20,3
50	109,4	29,06	84,94	36,88	92,48	1182,91	50,55
50	108,5	28,9	85,10	36,89	92,66	1170,94	50,92
50	108,8	29,91	84,09	36,87	91,52	1188,83	50,78
50	103,3	33,84	80,16	36,80	87,08	1186,28	51,05
50	108,6	29,8	84,20	36,87	91,65	1184,99	50,89
80	111,4	30,09	83,91	36,86	91,31	1219,95	81,37
80	109,5	31,31	82,69	36,84	89,93	1217,59	81,46
80	107,2	33,14	80,86	36,81	87,87	1219,99	81,45
80	107,6	33,1	80,90	36,81	87,92	1223,85	81,31
80	103,2	35,74	78,26	36,77	84,94	1214,97	82,01
100	113,8	31,09	82,91	36,85	90,19	1261,81	101,75
100	113,3	32,53	81,47	36,82	88,56	1279,33	101,23
100	111,6	32,57	81,43	36,82	88,52	1260,78	100,97
100	113,3	31,96	82,04	36,83	89,20	1270,23	101,79
100	113,3	32,28	81,72	36,83	88,84	1275,30	102,51
125	116,7	30,58	83,42	36,86	90,76	1285,75	127,88
125	114,6	31,98	82,02	36,83	89,18	1285,00	127,66
125	115,7	30,61	83,39	36,86	90,73	1275,21	126,03
125	112,5	33,47	80,53	36,81	87,50	1285,69	127,83
125	112,2	34,24	79,76	36,79	86,63	1295,14	127,06
150	114,2	32,95	81,05	36,81	88,08	1296,56	151,03
150	113,8	32,95	81,06	36,81	88,09	1291,87	152,41
150	116,4	31,86	82,15	36,83	89,32	1303,19	152,1
150	111,0	35,51	78,49	36,77	85,19	1302,89	151,78
150	110,8	35,56	78,45	36,77	85,15	1301,25	151,82
200	116,2	32,91	81,09	36,82	88,12	1318,59	204,07
200	114,9	33,93	80,07	36,80	86,98	1320,96	210,53
200	110,9	36,91	77,09	36,75	83,63	1326,09	204,18
200	110,9	37,09	76,91	36,74	83,42	1329,45	201,28
200	109,5	38	76,00	36,73	82,40	1328,89	203,28
300	114,4	35,77	78,23	36,77	84,91	1347,32	316,1
300	113,7	37,06	76,94	36,74	83,46	1362,37	303,57
300	107,7	41,2	72,80	36,67	78,82	1366,45	306,46
300	109,7	39,6	74,40	36,70	80,61	1360,95	307,55
300	112,3	37,61	76,39	36,73	82,84	1355,59	307,46
450	118,6	35,21	78,79	36,78	85,54	1386,48	457,21
450	114,7	37,68	76,33	36,73	82,77	1385,84	455,51
450	112,8	38,83	75,17	36,71	81,47	1384,54	451,77
450	110,6	41,04	72,96	36,67	78,99	1400,10	458,15
450	111,0	39,93	74,07	36,69	80,23	1383,48	454,95

Syklus 20kPa 8mm/min

20	105,7	26,59	87,41	36,93	95,28	1109,36	20,1
20	103,7	28,76	85,24	36,89	92,82	1117,23	20,54
20	101,6	31,63	82,37	36,84	89,57	1134,26	20,28
20	107,3	26,71	87,29	36,92	95,15	1127,75	20,36
20	100,2	31,36	82,64	36,84	89,88	1114,88	20,44
50	104,7	32,35	81,65	36,83	88,76	1179,55	51,04
50	109	28,5	85,50	36,89	93,11	1170,60	50,18
50	106	31,09	82,91	36,85	90,19	1175,35	50,48
50	104,8	33,12	80,88	36,81	87,89	1192,34	51,43
50	105,6	32,21	81,79	36,83	88,92	1187,56	50,73
80	109	31,71	82,29	36,84	89,48	1218,14	81,69
80	100,5	37,91	76,10	36,73	82,51	1218,07	81,32
80	111,5	29,87	84,13	36,87	91,56	1217,78	81,55
80	102,3	36,29	77,71	36,76	84,33	1213,16	81,29
80	102,7	36,39	77,61	36,75	84,21	1219,62	81,35
100	102	37,85	76,15	36,73	82,57	1235,35	101,83
100	97,5	41,28	72,72	36,67	78,72	1238,57	100,94
100	106	34,45	79,56	36,79	86,40	1226,87	102,05
100	106,5	34,48	79,52	36,79	86,36	1233,21	102,13
100	104,4	32,7	81,31	36,82	88,37	1181,38	102,37
125	109,6	32,56	81,44	36,82	88,52	1238,13	127,38
125	99,5	40,92	73,09	36,68	79,13	1257,39	126,5
125	107,5	34,15	79,85	36,79	86,74	1239,40	127,62
125	105	37,45	76,55	36,74	83,01	1264,85	127,14
125	108,4	34,63	79,37	36,79	86,19	1257,75	126,25
150	115,8	29,84	84,16	36,87	91,60	1264,21	150,41
150	104,5	34,64	79,36	36,79	86,17	1212,66	154,43
150	117,5	30,02	83,98	36,87	91,40	1285,62	151,21
150	112,5	34,67	79,33	36,78	86,15	1305,88	152,14
150	115,8	33,26	80,74	36,81	87,74	1319,86	150,28
200	114,2	33,12	80,88	36,81	87,89	1299,29	201,48
200	114,5	33,84	80,16	36,80	87,08	1314,93	204,53
200	112,3	35,08	78,92	36,78	85,68	1310,62	200,16
200	111,8	35,73	78,28	36,77	84,96	1315,95	204,36
200	113,9	35,15	78,85	36,78	85,61	1330,48	203,07
300	114,5	36,29	77,71	36,76	84,32	1357,93	305,17
300	112	38,46	75,54	36,72	81,88	1367,80	301,76
300	105	36,39	77,61	36,75	84,21	1246,94	302,43
300	114,1	36,24	77,76	36,76	84,37	1352,30	306,91
300	113,2	36,28	77,72	36,76	84,33	1342,35	298,42
450	113,5	37,7	76,30	36,73	82,74	1371,77	454,71
450	114,5	38,05	75,96	36,73	82,35	1390,41	455,69
450	114	37,3	76,70	36,74	83,18	1370,48	455,25
450	119,2	37,65	76,36	36,73	82,80	1439,63	450,22
450	119	37,89	76,11	36,73	82,52	1442,02	450,36

Syklus 50kPa 8mm/min

50	103,8	34,77	79,23	36,78	86,04	1206,46	51,09
50	108	28,33	85,67	36,90	93,31	1157,48	50,27
50	110,9	30,6	83,40	36,86	90,74	1222,20	50,25
50	116,6	25,58	88,42	36,94	96,42	1209,29	51,07
50	114,3	25,98	88,02	36,94	95,97	1190,99	50,76
80	103,8	30,51	83,49	36,86	90,84	1142,62	82,13
80	108	31,47	82,53	36,84	89,76	1203,24	81,54
80	110,9	31,81	82,19	36,83	89,37	1240,97	81,27
80	116,6	27,42	86,59	36,91	94,34	1235,92	80,58
80	114,3	29,32	84,68	36,88	92,19	1239,87	80,39
100	117	27,47	86,53	36,91	94,28	1241,04	101,13
100	111,8	32,33	81,68	36,83	88,79	1259,17	101,2
100	109,3	32,79	81,21	36,82	88,27	1238,26	100,36
100	105,5	29,44	84,56	36,88	92,05	1146,17	101,47
100	107,6	26,5	87,51	36,93	95,39	1128,05	100,79
125	109,2	35,27	78,73	36,77	85,47	1277,60	127,45
125	101,2	41,77	72,23	36,66	78,17	1294,57	126,81
125	106,3	38,28	75,73	36,72	82,09	1294,89	126,5
125	114,4	29,89	84,11	36,87	91,54	1249,77	125,78
125	115,1	30,69	83,31	36,85	90,63	1269,95	127,57
150	110,4	34,94	79,06	36,78	85,84	1286,13	150,69
150	105,6	38,62	75,38	36,72	81,71	1292,41	152,74
150	97,6	45,47	68,54	36,60	74,05	1318,07	153,02
150	113,7	31,78	82,22	36,84	89,40	1271,75	153,23
150	115,4	31,8	82,21	36,83	89,39	1291,01	152,25
200	113,8	34,8	79,20	36,78	86,00	1323,21	204
200	107,3	38,84	75,16	36,71	81,46	1317,25	204,84
200	113,6	34,13	79,88	36,79	86,76	1309,37	201,39
200	116,9	31,35	82,65	36,84	89,89	1300,47	207,23
200	114,5	32,53	81,47	36,82	88,56	1292,96	200,51
300	107	39,83	74,17	36,69	80,34	1331,79	306,89
300	105,7	41,35	72,65	36,67	78,64	1344,07	306,78
300	111,4	37,43	76,57	36,74	83,04	1341,58	305,35
300	114,2	34,45	79,55	36,79	86,39	1321,85	301,03
300	116,1	34,73	79,27	36,78	86,08	1348,73	305,8
450	103,2	43,81	70,19	36,63	75,90	1359,70	444,38
450	105,3	43,55	70,45	36,63	76,19	1382,08	451,15
450	108,1	41,61	72,39	36,66	78,35	1379,65	459,82
450	104,6	36,11	77,90	36,76	84,53	1237,43	450,99
450	103	36,29	77,71	36,76	84,32	1221,57	450,34

Referanse 2,4mm/min					Gjennomsnittsverdier, bulktetthet [kg/m^3] 2,4mm/min

20	103	31,69	82,31	36,84	89,50	1150,78	20,02		K.trykk [kPa]	Ref.	Syklus 5kPa	Syklus 20kPa	Syklus 50kPa
20	101,1	33,16	80,84	36,81	87,85	1150,81	20,03		20	1147,71	1135,71	1152,14
20	100,7	32,43	81,57	36,82	88,67	1135,72	20,02		50	1220,87	1223,02	1212,37	1209,47
20	97,4	36,17	77,83	36,76	84,46	1153,19	20		80	1266,64	1245,68	1248,53	1258,77
20	99,8	33,97	80,03	36,80	86,93	1148,05	20,02		150	1304,19	1298,41	1294,52	1302,57
50	98,3	39,11	74,89	36,71	81,15	1211,28	50,19		300	1361,30	1350,11	1356,87	1352,99
50	100,8	38,43	75,57	36,72	81,92	1230,43	50,01
50	103,7	35,51	78,49	36,77	85,20	1217,16	50,42
50	98,1	39,86	74,14	36,69	80,32	1221,40	50,2		Gjennomsnittsverdier, reellekonsolideringstrykk (R.kons.) [kPa] 2,4mm/min
50	96,2	41,4	72,60	36,67	78,59	1224,07	50,19
80	103,4	38,51	75,49	36,72	81,83	1263,57	80,37		20	20,02	20,16	20,13
80	103,2	39,04	74,96	36,71	81,23	1270,41	80,49		50	50,2	50,51	50,43	50,14
80	103,6	38,31	75,69	36,72	82,05	1262,57	80,19		80	80,33	80,55	80,63	80,64
80	105,1	38,56	75,44	36,72	81,78	1285,21	80,48		150	150,31	150,92	151,14	151,06
80	101,8	38,94	75,06	36,71	81,35	1251,42	80,13		300	300,78	302,29	301,82	302,44
150	106,5	38,34	75,66	36,72	82,02	1298,43	150,2
150	100,7	43,28	70,72	36,63	76,48	1316,63	150,26
150	100,7	42,14	71,86	36,65	77,76	1295,05	150,34		Standard avvik på konsolideringsprosessen 2,4mm/min
150	102,1	41,39	72,61	36,67	78,60	1299,01	150,34		Kons.nivå [kPa]	Ref	Sykl. 5kPa	Sykl. 20kPa	Sykl. 50kPa
150	97,7	45,08	68,92	36,60	74,47	1311,85	150,41		20	0,02	0,20	0,16
300	103,3	44,9	69,10	36,61	74,68	1383,27	300,88		50	0,27	0,59	0,49	0,21
300	102,7	44,93	69,07	36,61	74,65	1375,83	300,36		80	0,41	0,63	0,74	0,72
300	101,4	44,61	69,39	36,61	75,00	1351,95	300,15		150	0,36	1,08	1,29	1,38
300	99,3	45,26	68,74	36,60	74,27	1336,94	301,51		300	1,03	2,60	2,12	2,95
300	101,3	45	69,00	36,60	74,57	1358,52	301,02

Syklus 5kPa 2,4mm/min

20	99,9	33,72	80,28	36,80	87,22	1145,44	20,28
20	95,4	34,09	79,91	36,79	86,80	1099,05	20,16
20	99,1	34,81	79,19	36,78	85,98	1152,54	20,17
20	99,4	33,61	80,39	36,80	87,34	1138,13	20,15
20	99,1	34,2	79,80	36,79	86,67	1143,39	20,05
50	96,1	42,17	71,83	36,65	77,73	1236,39	50,52
50	98	39,9	74,10	36,69	80,27	1220,89	50,38
50	99,8	37,98	76,02	36,73	82,42	1210,88	50,37
50	101	37,56	76,44	36,73	82,90	1218,40	50,76
50	99,3	39,4	74,60	36,70	80,83	1228,56	50,51
80	99,4	41,23	72,77	36,67	78,78	1261,68	80,5
80	100,8	39,8	74,20	36,70	80,38	1254,01	80,73
80	102,3	37,51	76,49	36,74	82,95	1233,29	80,64
80	99,8	39,31	74,69	36,70	80,93	1233,19	80,55
80	101,7	38,71	75,29	36,71	81,60	1246,25	80,34
150	98,9	44,25	69,75	36,62	75,40	1311,61	150,93
150	96,3	44,98	69,03	36,60	74,59	1290,98	150,48
150	103,9	39,73	74,27	36,70	80,46	1291,33	150,93
150	101,5	41,45	72,55	36,67	78,54	1292,41	150,86
150	102,2	41,69	72,32	36,66	78,27	1305,73	151,39
300	96,2	48,17	65,83	36,55	71,03	1354,28	302,62
300	97,1	47,4	66,60	36,56	71,89	1350,60	301,62
300	98,8	46,03	67,98	36,59	73,42	1345,62	302,76
300	100,7	44,27	69,73	36,62	75,39	1335,80	302,17
300	99,5	46,46	67,54	36,58	72,93	1364,24	302,29

Syklus 20kPa 2,4mm/min

20	107,2	29,03	84,97	36,88	92,52	1158,73	20,15
20	101,8	31,67	82,34	36,84	89,53	1137,00	20,15
20	103,7	29,69	84,31	36,87	91,77	1130,03	20,17
20	102,7	31,27	82,73	36,84	89,98	1141,32	20,03
20	105,2	32,9	81,10	36,82	88,14	1193,60	20,15
50	107,4	31,92	82,08	36,83	89,25	1203,35	50,35
50	101,6	35,8	78,20	36,76	84,87	1197,08	50,57
50	102,1	36,69	77,31	36,75	83,87	1217,38	50,35
50	105,5	34,61	79,39	36,79	86,21	1223,78	50,46
50	105	34,76	79,24	36,78	86,05	1220,25	50,43
80	106,5	35,22	78,78	36,78	85,53	1245,22	80,59
80	102,5	38,94	75,06	36,71	81,35	1260,00	80,75
80	106,8	35,06	78,94	36,78	85,71	1246,10	80,95
80	100,8	39,1	74,90	36,71	81,17	1241,88	80,5
80	108	34,41	79,59	36,79	86,44	1249,43	80,38
150	107,5	36,94	77,06	36,74	83,59	1286,02	151,2
150	105,9	38,94	75,06	36,71	81,35	1301,80	151,31
150	102,8	40,57	73,43	36,68	79,51	1292,85	151,24
150	103,2	40,67	73,34	36,68	79,41	1299,55	150,99
150	103,2	40,27	73,73	36,69	79,85	1292,37	150,97
300	101,5	44,32	69,68	36,62	75,33	1347,45	302,1
300	99,4	46,52	67,48	36,58	72,87	1364,00	301,81
300	102,6	44,43	69,57	36,61	75,21	1364,26	300,89
300	104,7	42,45	71,55	36,65	77,42	1352,38	302,47
300	102	44,43	69,57	36,61	75,21	1356,28	301,82

Syklus 50kPa 2,4mm/min

50	114,6	26,27	87,73	36,93	95,64	1198,24	50,09
50	108,7	30,69	83,31	36,85	90,63	1199,35	50,3
50	99,6	38,88	75,12	36,71	81,41	1223,46	50,02
50	106,5	33,14	80,86	36,81	87,87	1212,03	50,27
50	106	33,65	80,35	36,80	87,30	1214,27	50,05
80	108,4	34,1	79,90	36,79	86,79	1248,97	80,76
80	107,8	35,83	78,17	36,76	84,83	1270,70	80,45
80	110,4	33,25	80,75	36,81	87,74	1258,24	80,62
80	107,2	34,89	79,11	36,78	85,90	1248,03	80,73
80	107,7	35,74	78,26	36,77	84,94	1267,93	80,62
150	104,8	38,94	75,06	36,71	81,35	1288,26	151,11
150	102,4	41,42	72,58	36,67	78,57	1303,28	151,89
150	110,4	36,95	77,05	36,74	83,58	1320,82	151,19
150	108,8	36,95	77,05	36,74	83,58	1301,68	151,19
150	109,2	36,51	77,49	36,75	84,08	1298,83	149,91
300	107,9	40,3	73,70	36,69	79,82	1351,85	301,59
300	107	41,08	72,92	36,67	78,95	1355,33	302,21
300	97,3	47,51	66,49	36,56	71,77	1355,73	301,99
300	102,1	44,17	69,83	36,62	75,49	1352,43	302,03
300	109,7	39	75,01	36,71	81,28	1349,59	304,39

## Ark6
Syklisk konsolidering, stempelhastighet på 2,4 mm/min

Test nr.	Kons.nivå [kPa]	Rep.	Syklus [kPa]	Ant.sykl.	Rel.fukt [%]	Prøvevekt [g]	Kons.tid [s]	Bruddstyrke [kPa]
1	50	1	50	1	31	114,6	660	5,91
2	50	2	50	1	31	108,7	768	5,46
7	50	3	50	1	32	99,6	1040	5,93
13	50	4	50	1	36	106,5	860	5,5
17	50	5	50	1	35	106	890	5,91
	Middelverdi					107,08		5,740
	Standard avvik					5,40		0,24
	Avvik fra ref.(,17)[%]					8,18		7,90
	Avvik fra fakt 0,3 [%]					-3,29		0,22
1b	80	1	50	1	33	108,4	845	7,545
2b	80	2	50	1	33	107,8	895	7,465
3b	80	3	50	1	33	110,4	850	6,644
4b	80	4	50	1	33	107,2	850	7,099
5b	80	5	50	1	33	107,7	895	6,816
	Middelverdi					108,30		7,11
	Standard avvik					1,25		0,39
	Avvik fra ref.(,17) [%]					3,87		-0,39
	Avvik fra fakt 0,3 [%]					-3,20		12,81
3	150	1	50	1	31	104,8	990	8,24
5	150	2	50	1	32	102,4	1100	9,29
8	150	3	50	1	37	110,4	910	9,16
15	150	4	50	1	35	108,8	960	10,2
19	150	5	50	1	35	109,2	955	10,34
	Middelverdi					107,12		9,447
	Standard avvik					3,38		0,86
	Avvik fra ref.(,17) [%]					5,95		-6,17
	Avvik fra fakt 0,3 [%]					-1,31		12,64
6	300	1	50	1	32	107,9	1090	13,23
10	300	2	50	1	36	107	1085	12,58
11	300	3	50	1	36	97,3	1240	12,58
14	300	4	50	1	36	102,1	1150	10,16
18	300	5	50	1	35	109,7	1050	12,23
	Middelverdi					104,80		12,158
	Standard avvik					5,05		1,17
	Avvik fra ref.(,17) [%]					1,04		-17,69
	Avvik fra fakt 0,3 [%]					-5,48		12,07
4	450	1	50	1	31	108,9	1125	16,21
9	450	2	50	1	37	108,2	1120	16,16
12	450	3	50	1	36	104	1195	15,71
16	450	4	50	1	35	98,1	1300	14,71
20	450	5	50	1	35	103,7	1150	15,9
	Middelverdi					104,58		15,737
	Standard avvik					4,33		0,61
	Avvik fra ref.(,17) [%]					0,27		-13,71
	Avvik fra fakt 0,3 [%]					-0,25		32,45

1	20	1	20	1	33	107,2	740	3,28
7	20	2	20	1	36	101,8	810	3,53
14	20	3	20	1	35	103,7	800	3,7
18	20	4	20	1	31	102,7	830	3,53
23	20	5	20	1	31	105,2	860	3,28
	Middelverdi					104,12		3,46
	Standard avvik					2,13		0,18
	Avvik fra ref.(,17) [%]					3,33		31,57
	Avvik fra fakt 0,3 [%]					0,41		2,46
3	50	1	20	1	32	107,4	810	4,87
10	50	2	20	1	36	101,6	950	5,68
11	50	3	20	1	35	102,1	970	5,86
19	50	4	20	1	31	105,5	910	6,17
24	50	5	20	1	31	105	900	6,1
	Middelverdi					104,32		5,73
	Standard avvik					2,43		0,52
	Avvik fra ref.(,17) [%]					5,40		7,79
	Avvik fra fakt 0,3 [%]					-1,60		6,49
2	80	1	20	1	32	106,5	890	7,34
9	80	2	20	1	36	102,5	1010	7,39
13	80	3	20	1	35	106,8	910	7,59
20	80	4	20	1	31	100,8	1040	7,46
21	80	5	20	1	31	108	900	7,59
	Middelverdi					104,92		7,47
	Standard avvik					3,10		0,11
	Avvik fra ref.(,17) [%]					0,63		4,65
	Avvik fra fakt 0,3 [%]					-0,27		10,35
4	150	1	20	1	32	107,5	940	9,42
8	150	2	20	1	36	105,9	1010	10,21
12	150	3	20	1	35	102,8	1060	10,34
17	150	4	20	1	31	103,2	1050	10,21
22	150	5	20	1	31	103,2	1050	9,42
	Middelverdi					104,52		9,92
	Standard avvik					3,33		0,56
	Avvik fra ref.(,17) [%]					2,49		-1,49
	Avvik fra fakt 0,3 [%]					-7,68		11,57
5	300	1	20	1	35,5	101,5	1140	14,31
6	300	2	20	1	35,5	99,4	1210	14,68
15	300	3	20	1	31	102,6	1085	14,55
16	300	4	20	1	31	104,7	1100	14,06
25	300	5	20	1	31	102	1180	14,18
	Middelverdi					102,04		14,36
	Standard avvik					1,91		0,26
	Avvik fra ref.(,17) [%]					-1,65		-2,80
	Avvik fra fakt 0,3 [%]					-8,70		17,98

1	20	1	5	1	33	99,9	810	1,85
9	20	2	5	1	33	95,4	895	1,73
6	20	3	5	1	33	99,1	850	1,7
12	20	4	5	1	38,5	99,4	830	3,54
21	20	5	5	1	38	99,1	900	1,7
	Middelverdi					98,58		2,10
	Standard avvik					1,81		0,80
	Avvik fra ref.(,17) [%]					-2,16		-20,07
	Avvik fra fakt 0,3 [%]					-9,99		1,12
3	50	1	5	1	33	96,1	1010	5,27
7	50	2	5	1	33	98	985	6,17
17	50	3	5	1	39	99,8	955	5,66
22	50	4	5	1	38	101	920	5,99
24	50	5	5	1	38	99,3	980	6,02
	Middelverdi					98,84		5,82
	Standard avvik					1,87		0,36
	Avvik fra ref.(,17) [%]					-0,14		9,44
	Avvik fra fakt 0,3 [%]					-8,24		-4,10
2	80	1	5	1	33	99,4	1000	7,14
8	80	2	5	1	34	100,8	1000	7,3
16	80	3	5	1	38,5	102,3	955	6,82
18	80	4	5	1	39	99,8	1030	7,48
25	80	5	5	1	38	101,7	980	7,33
	Middelverdi					100,80		7,21
	Standard avvik					1,23		0,25
	Avvik fra ref.(,17) [%]					-3,32		1,01
	Avvik fra fakt 0,3 [%]					-6,48		-0,35
4	150	1	5	1	33	98,9	1090	9,95
10	150	2	5	1	34	96,3	1100	10,2
14	150	3	5	1	38,5	103,9	1010	9,84
19	150	4	5	1	38	101,5	1005	9,69
23	150	5	5	1	38	102,2	1030	9,82
	Middelverdi					100,56		9,90
	Standard avvik					2,98		0,19
	Avvik fra ref.(,17) [%]					-1,39		-1,69
	Avvik fra fakt 0,3 [%]					-11,20		16,82
5	300	1	5	1	33	96,2	1200	12,2
11	300	2	5	1	38,5	97,1	1180	13,25
13	300	3	5	1	38,5	98,8	1160	13,84
15	300	4	5	1	38,5	100,7	1140	13,88
20	300	5	5	1	38	99,5	1180	12,85
	Middelverdi					98,46		13,20
	Standard avvik					1,81		1,60
	Avvik fra ref.(,17) [%]					-5,10		-10,62
	Avvik fra fakt 0,3 [%]					-11,74		11,99

## Ark7
DIV DATA TIL FIGURER

Referanse 8mm/min			Referanse 2,4mm/min
Kons.nivå [kPa]	Bruddstyrke [kPa]		Kons.nivå [kPa]	Bruddstyrke [kPa]
20	2,63		20	3,30
50	5,32		50	5,83
80	7,14		80	7,39
150	10,07		150	10,29
300	14,77		300	14,54

Syklus 5kPa 8mm/min			Syklus 5kPa 2,4mm/min
Kons.nivå [kPa]	Bruddstyrke [kPa]		Kons.nivå [kPa]	Bruddstyrke [kPa]
20	3,43		20	2,1
50	5,98		50	5,82
80	7,50		80	7,21
150	8,49		150	9,9
300	12,82		300	13,2

Syklus 20kPa 8mm/min			Syklus 20kPa 2,4mm/min
Kons.nivå [kPa]	Bruddstyrke [kPa]		Kons.nivå [kPa]	Bruddstyrke [kPa]
20	3,38		20	3,46
50	5,38		50	5,73
80	6,77		80	7,47
150	8,89		150	9,92
300	12,17		300	14,36

Syklus 50kpa 8mm/min			Syklus 50kpa 2,4mm/min
Kons.nivå [kPa]	Bruddstyrke [kPa]		Kons.nivå [kPa]	Bruddstyrke [kPa]
20			20
50	5,73		50	5,74
80	6,31		80	7,11
150	8,39		150	9,45
300	10,85		300	12,16

St. avvik
Kons.nivå [kPa]	Ref. ;8	Sykl. 5 ;8	Sykl. 20 ;8	Sykl. 50 ;8	Sykl. 50, ;2,4	Sykl. 20, ;2,4	Sykl. 5, ;2,4	Ref ;2,4
20	0,3	0,22	0,11			0,18	0,8	0,23
50	0,33	0,13	0,49	0,15	0,24	0,52	0,36	0,29
80	0,32	0,15	0,47	0,87	0,39	0,11	0,25	0,32
150	0,26	0,24	1,09	1,7	0,86	0,56	0,19	0,31
300	0,52	0,7	1,4	0,84	1,17	0,26	1,6	0,22

Sum standard avvik på bruddstyrke
Kons.nivå [kPa]	Stempelhast. 8 mm/min	Stempelhast. 2,4 mm/min
20	0,63	1,21
50	1,1	1,41
80	1,81	1,07
150	3,29	1,92
300	3,46	3,25
Sum st.a. [kPa]	10,29	8,86
%-vis fordeling	53,73	46,27

Prosentvis endring mellom stempelhast.2,4mm/min og 8mm/min (8mm/min velges som ref)
Kons.nivå [kPa]	Sykl 5kPa	Sykl 20kPa	Sykl 50kPa	Ref
20	1,1	2,5		-20,1
50	-4,1	6,5	0,2	9,6
80	-0,4	10,4	12,8	3,4
150	16,8	11,6	12,6	2,2
300	12,0	18,0	12,1	-1,6

Syklisk styrketest

Kons.nivå [kPa]	Sykl.83,7%	Sykl.61,2%
20	3,2	3,83
50	6,02	6,31
80	7,71	7,99
150	10,21	9,4
300	13,89	14,01

## Ark8
Prøvevektfordeling for kalksteinpulver					Relativ fuktighet i luften på lab. under forsøk

Prøvevekt [g]	Antall [-]	Pr.v. område	Antall [-]	%-andel		Rel.fukt. [%]	Antall [-]	R.fukt. område	Antall [-]	%-andel
94	1	94-95	5	1,5		25	5	25-26	14	4,4
95,4	2	96-97	13	3,8		26	9	27-28	22	7,0
95,5	1	98-99	32	9,4		27	5	29-30	10	3,2
95,6	1	100-101	35	10,2		27,5	2	31-32	55	17,5
96,1	1	102-103	45	13,2		28	15	33-34	63	20,0
96,2	2	104-105	37	10,8		29	10	35-36	38	12,1
96,3	1	106-107	42	12,3		31	39	37-38	30	9,5
96,8	1	108-109	33	9,6		31,5	2	39-40	39	12,4
97,1	1	110-111	30	8,8		32	14	41-42	9	2,9
97,3	1	112-113	29	8,5		33	40	43-44	4	1,3
97,4	2	114-115	27	7,9		33,5	4	45-46	1	0,3
97,5	2	116-117	11	3,2		34	10	47-48	0	0,0
97,6	1	118-119	3	0,9		34,5	9	49-50	0	0,0
97,7	1					35	19	51-52	0	0,0
98	2					35,5	3	53-54	2	0,6
98,1	2					36	16	55-56	9	2,9
98,2	1					37	11	57-58	12	3,8
98,3	3					38	13	59-60	7	2,2
98,8	1					38,5	6
98,9	1					39	38
99	1					40	1
99,1	2					41	8
99,3	3					42	1
99,4	3					43	1
99,5	2					43,5	1
99,6	3					44	2
99,8	3					45	1
99,9	1					54	2
100	1					55	2
100,1	1					55,5	2
100,2	1					56	3
100,5	1					56,5	2
100,7	4					57	2
100,8	3					58	5
100,9	1					58,5	5
101	1					59	7
101,1	1
101,2	1
101,3	3
101,4	1
101,5	3
101,6	3
101,7	1
101,8	3
102	2
102,1	3
102,2	1
102,3	2
102,4	1
102,5	2
102,6	1
102,7	3
102,8	1
103	2
103,1	1
103,2	5
103,3	3
103,4	1
103,5	1
103,6	2
103,7	7
103,8	1
103,9	1
104	2
104,4	1
104,5	2
104,6	1
104,7	2
104,8	3
105	4
105,1	2
105,2	3
105,3	2
105,4	2
105,5	2
105,6	2
105,7	4
105,8	1
105,9	1
106	6
106,3	2
106,5	6
106,7	1
106,8	1
107	3
107,1	1
107,2	3
107,3	3
107,4	1
107,5	2
107,6	2
107,7	4
107,8	2
107,9	2
108	2
108,1	2
108,2	1
108,4	3
108,5	2
108,6	1
108,7	1
108,8	2
108,9	1
109,0	2
109,2	3
109,3	1
109,4	2
109,5	3
109,6	1
109,7	3
110,0	1
110,1	2
110,2	1
110,4	3
110,5	1
110,6	1
110,7	1
110,8	1
110,9	4
111,0	2
111,2	1
111,4	2
111,5	2
111,6	2
111,8	3
111,9	2
112,0	2
112,2	2
112,3	2
112,5	3
112,8	1
113,1	1
113,2	4
113,3	4
113,5	2
113,6	1
113,7	2
113,8	3
113,9	1
114,0	1
114,1	1
114,2	3
114,3	2
114,4	2
114,5	4
114,6	2
114,7	1
114,9	1
115,0	1
115,1	1
115,4	1
115,7	1
115,8	2
116,0	2
116,1	1
116,2	2
116,4	1
116,6	1
116,7	1
116,9	1
117,0	1
117,5	1
118,6	1
119,0	1
119,2	1

## Ark9
Syklisk styrketest på kalksteinpulver, stempelhastighet på 2,4 mm/min

Test.nr	K.nivå [kPa]	Rep.	B.styrke ref. [kPa]	Sykl.75%[kPa]	P.vekt [g]	R.fukt.[%]	K.tid [s]	B.styrke [kPa]	Reel b.sykl. [kPa]	Reel sykl. [%]			Test.nr	Reel sykl. [%]
1	20	1	3,3	2,5	115,3	54	545	3,71	3,25	98,4			1	98,4
7	20	2	3,3	2,5	100,3	56	900	3,2	2,75	83,3			2	79,5
12	20	3	3,3	2,5	108,6	58,5	672	3,84	3,08	93,5			3	83
3	50	1	5,83	4,4	114,8	55	668	5,87	4,84	83			4	83,4
10	50	2	5,83	4,4	103,8	58,5	865	6,17	4,91	84,2			5	82,2
11	50	3	5,83	4,4	98,4	58,5	1040	6,31	5,27	90,4			6	78,8
2	80	1	7,39	5,5	115,2	54	750	7,47	5,87	79,5			7	83,3
9	80	2	7,39	5,5	103,9	56	998	7,9	5,78	78,3			8	73,2
14	80	3	7,39	5,5	110,9	59	900	7,71	6,31	85,4			9	78,3
5	150	1	10,28	7,7	101,1	55,5	1070	10,07	8,52	82,8			10	84,2
6	150	2	10,28	7,7	115,7	55,5	860	9,51	8,11	78,8			11	90,4
13	150	3	10,28	7,7	106,8	58,5	1021	10,34	8,64	84			12	93,5
4	300	1	14,54	10,9	115,2	55	937	13,89	12,12	83,4			13	84
8	300	2	14,54	10,9	102,2	56	1195	10,48	10,64	73,2			14	85,4
15	300	3	14,54	10,9	107,1	59	1140	13,79	11,32	77,8			15	77,8

Test.nr	K.nivå [kPa]	Rep.	B.styrke ref. [kPa]	Sykl.50%[kPa]	P.vekt [g]	R.fukt.[%]	K.tid [s]	B.styrke [kPa]	Reel b.sykl. [kPa]	Reel sykl. [%]			Test.nr	Reel sykl. [%]
1	20	1	3,3	1,6	105,1	59	795	3,83	2,02	61,2			1	61,2
7	20	2	3,3	1,6	101,2	57	855	3,9	2,12	64,3			2	65,8
9	20	3	3,3	1,6	101,1	57	890	3,92	2,39	72,6			3	67,2
6	50	1	5,83	2,9	106,7	56,5	825	6,24	3,12	53,6			4	60,4
8	50	2	5,83	2,9	98,2	56,5	1120	6,4	3,29	56,4			5	61,4
15	50	3	5,83	2,9	105,1	59	950	6,31	3,43	58,9			6	53,6
2	80	1	7,39	3,7	103,3	59	1070	7,94	4,86	65,8			7	64,3
10	80	2	7,39	3,7	100,7	58	1135	7,99	4,6	62,2			8	56,4
11	80	3	7,39	3,7	100	58	1143	7,79	4,72	63,9			9	72,6
4	150	1	10,28	5,1	103,1	59	1150	10,16	6,21	60,4			10	62,2
5	150	2	10,28	5,1	112,4	58,5	945	8,65	6,32	61,4			11	63,9
13	150	3	10,28	5,1	98,6	58	1240	10,73	5,94	57,7			12	62,4
3	300	1	14,54	7,3	108,3	59	1120	13,75	9,79	67,2			13	57,7
12	300	2	14,54	7,3	105,4	58	1195	14,01	9,07	62,4			14	62
14	300	3	14,54	7,3	98,6	58	1325	14,01	9,02	62			15	58,9